## Tabelle1
Probe: | Kth | Elementsize | MinVolume | Porositaet: | Spezifische Oberflaeche: | Anzahl Objekte: | Knotenanzahl: | Endpunkte %: | 3 Stege %: | 4 Stege %: | 5 Stege %: | Durchschnittliche Steglaenge: | mit Anteil: | x-Richtung | y-Richtung | z-Richtung
C:\Users\fuxia\Documents\Thesis\code\prototyp\Data\img_stack_CT660.mat | 1.25 | 4 | 500 | 86.8868375 | FALSE | 26 | 1649 | 35.90055 | 53.85082 | 8.126137 | 1.819284 | 3613.695 | 1623.063 | 28.62903 | 25.85685 | 26.10887
C:\Users\fuxia\Documents\Thesis\code\prototyp\Data\img_stack_CT660.mat | 1.25 | 4 | 700 | 86.9343625 | FALSE | 20 | 1637 | 35.49175 | 54.18448 | 8.185706 | 1.832621 | 3610.176 | 1718.814 | 28.57865 | 25.79666 | 26.20132
C:\Users\fuxia\Documents\Thesis\code\prototyp\Data\img_stack_CT660.mat | 1.25 | 2 | 500 | 88.649975 | FALSE | 53 | 1779 | 38.39236 | 51.9955 | 8.094435 | 1.292861 | 3456.842 | 1717.041 | 28.31816 | 24.00575 | 26.68903
C:\Users\fuxia\Documents\Thesis\code\prototyp\Data\img_stack_CT660.mat | 1.25 | 2 | 700 | 88.703975 | FALSE | 46 | 1765 | 37.96034 | 52.35127 | 8.15864 | 1.303116 | 3455.237 | 1813.179 | 28.28283 | 24.00192 | 26.69553
C:\Users\fuxia\Documents\Thesis\code\prototyp\Data\img_stack_CT660.mat | 1.25 | 0 | 500 | 89.051275 | FALSE | 65 | 1887 | 37.09592 | 51.93429 | 9.27398 | 1.112878 | 3288.183 | 1754.811 | 28.08341 | 25.28838 | 26.57498
C:\Users\fuxia\Documents\Thesis\code\prototyp\Data\img_stack_CT660.mat | 1.25 | 0 | 700 | 89.14135 | FALSE | 53 | 1861 | 36.43203 | 52.44492 | 9.403546 | 1.128426 | 3283.475 | 1851.926 | 28.07331 | 25.34645 | 26.59812
C:\Users\fuxia\Documents\Thesis\code\prototyp\Data\img_stack_CT660.mat | 1.24 | 4 | 500 | 86.0380875 | FALSE | 21 | 1666 | 34.09364 | 55.10204 | 8.943577 | 1.680672 | 3617.945 | 1611.633 | 27.62512 | 26.54563 | 26.39843
C:\Users\fuxia\Documents\Thesis\code\prototyp\Data\img_stack_CT660.mat | 1.24 | 4 | 700 | 86.0578125 | FALSE | 18 | 1660 | 33.85542 | 55.3012 | 8.975904 | 1.686747 | 3617.555 | 1617.902 | 27.66585 | 26.48649 | 26.38821
C:\Users\fuxia\Documents\Thesis\code\prototyp\Data\img_stack_CT660.mat | 1.24 | 2 | 500 | 87.8752875 | FALSE | 46 | 1790 | 37.26257 | 51.39665 | 9.888268 | 1.117318 | 3521.928 | 1684.69 | 27.6815 | 26.18267 | 26.69789
C:\Users\fuxia\Documents\Thesis\code\prototyp\Data\img_stack_CT660.mat | 1.24 | 2 | 700 | 87.91825 | FALSE | 40 | 1778 | 36.89539 | 51.68729 | 9.955006 | 1.124859 | 3517.654 | 1727.271 | 27.72556 | 26.17481 | 26.64474
C:\Users\fuxia\Documents\Thesis\code\prototyp\Data\img_stack_CT660.mat | 1.24 | 0 | 500 | 88.289325 | FALSE | 57 | 1973 | 35.73239 | 53.92803 | 8.008109 | 1.571211 | 3252.093 | 1706.107 | 28.08047 | 25.44007 | 26.78122
C:\Users\fuxia\Documents\Thesis\code\prototyp\Data\img_stack_CT660.mat | 1.24 | 0 | 700 | 88.3711625 | FALSE | 46 | 1950 | 35.12821 | 54.41026 | 8.153846 | 1.538462 | 3246.42 | 1750.701 | 28.08941 | 25.39013 | 26.6976
C:\Users\fuxia\Documents\Thesis\code\prototyp\Data\img_stack_CT660.mat | 1.23 | 4 | 500 | 85.3094125 | FALSE | 20 | 1732 | 32.15935 | 56.46651 | 9.642032 | 1.558891 | 3568.69 | 1540.896 | 27.06592 | 26.55525 | 26.69452
C:\Users\fuxia\Documents\Thesis\code\prototyp\Data\img_stack_CT660.mat | 1.23 | 4 | 700 | 85.349225 | FALSE | 14 | 1720 | 31.74419 | 56.80233 | 9.709302 | 1.569767 | 3566.217 | 1567.697 | 27.10759 | 26.54867 | 26.64183
C:\Users\fuxia\Documents\Thesis\code\prototyp\Data\img_stack_CT660.mat | 1.23 | 2 | 500 | 87.225775 | FALSE | 44 | 1830 | 36.3388 | 52.02186 | 9.617486 | 1.748634 | 3528.947 | 1597.823 | 28.83742 | 24.88647 | 26.3851
C:\Users\fuxia\Documents\Thesis\code\prototyp\Data\img_stack_CT660.mat | 1.23 | 2 | 700 | 87.2874125 | FALSE | 35 | 1810 | 35.69061 | 52.54144 | 9.723757 | 1.767956 | 3522.408 | 1639.725 | 28.93656 | 24.87449 | 26.24372
C:\Users\fuxia\Documents\Thesis\code\prototyp\Data\img_stack_CT660.mat | 1.23 | 0 | 500 | 87.6578375 | FALSE | 55 | 2052 | 34.30799 | 53.9961 | 9.844055 | 1.413255 | 3234.933 | 1620.323 | 27.23658 | 24.89066 | 26.64016
C:\Users\fuxia\Documents\Thesis\code\prototyp\Data\img_stack_CT660.mat | 1.23 | 0 | 700 | 87.7278625 | FALSE | 45 | 2030 | 33.74384 | 54.48276 | 9.950739 | 1.37931 | 3232.284 | 1649.746 | 27.32 | 24.84 | 26.6
C:\Users\fuxia\Documents\Thesis\code\prototyp\Data\img_stack_CT660.mat | 1.22 | 4 | 500 | 84.3076625 | FALSE | 22 | 1789 | 30.57574 | 59.25098 | 8.719955 | 1.285634 | 3573.034 | 1517.551 | 27.64155 | 26.43781 | 25.94739
C:\Users\fuxia\Documents\Thesis\code\prototyp\Data\img_stack_CT660.mat | 1.22 | 4 | 700 | 84.370875 | FALSE | 13 | 1771 | 30.03953 | 59.68379 | 8.808583 | 1.298701 | 3570.376 | 1561.878 | 27.74541 | 26.44554 | 25.7732
C:\Users\fuxia\Documents\Thesis\code\prototyp\Data\img_stack_CT660.mat | 1.22 | 2 | 500 | 86.3784 | FALSE | 40 | 1877 | 34.25679 | 54.23548 | 9.7496 | 1.545019 | 3492.173 | 1578.22 | 27.03526 | 26.64345 | 26.16456
C:\Users\fuxia\Documents\Thesis\code\prototyp\Data\img_stack_CT660.mat | 1.22 | 2 | 700 | 86.4537375 | FALSE | 29 | 1857 | 33.60258 | 54.76575 | 9.854604 | 1.561659 | 3483.94 | 1622.488 | 27.07787 | 26.64042 | 26.07174
C:\Users\fuxia\Documents\Thesis\code\prototyp\Data\img_stack_CT660.mat | 1.22 | 0 | 500 | 86.82985 | FALSE | 45 | 2016 | 32.29167 | 55.50595 | 9.573413 | 2.281746 | 3307.356 | 1602.574 | 27.89869 | 25.84092 | 25.7222
C:\Users\fuxia\Documents\Thesis\code\prototyp\Data\img_stack_CT660.mat | 1.22 | 0 | 700 | 86.898775 | FALSE | 35 | 2000 | 31.85 | 55.85 | 9.65 | 2.3 | 3299.439 | 1635.862 | 27.96981 | 25.78466 | 25.66547
C:\Users\fuxia\Documents\Thesis\code\prototyp\Data\img_stack_CT660.mat | 1.21 | 4 | 500 | 83.5308625 | FALSE | 11 | 1792 | 30.41295 | 58.59375 | 9.095982 | 1.450893 | 3616.594 | 1498.586 | 27.90801 | 26.1831 | 26.31579
C:\Users\fuxia\Documents\Thesis\code\prototyp\Data\img_stack_CT660.mat | 1.21 | 4 | 700 | 83.5683375 | FALSE | 6 | 1780 | 30 | 58.93258 | 9.157303 | 1.460674 | 3616.493 | 1528.289 | 27.95031 | 26.17569 | 26.22005
C:\Users\fuxia\Documents\Thesis\code\prototyp\Data\img_stack_CT660.mat | 1.21 | 2 | 500 | 85.6819625 | FALSE | 37 | 1979 | 32.99646 | 56.49318 | 9.044972 | 1.364325 | 3407.235 | 1550.478 | 26.89938 | 26.07803 | 26.98152
C:\Users\fuxia\Documents\Thesis\code\prototyp\Data\img_stack_CT660.mat | 1.21 | 2 | 700 | 85.76015 | FALSE | 26 | 1955 | 32.22506 | 57.13555 | 9.15601 | 1.381074 | 3403.892 | 1597.729 | 27.00248 | 26.01156 | 26.87861
C:\Users\fuxia\Documents\Thesis\code\prototyp\Data\img_stack_CT660.mat | 1.21 | 0 | 500 | 86.1597125 | FALSE | 40 | 2121 | 30.69307 | 57.47289 | 9.429514 | 2.074493 | 3236.222 | 1575.018 | 26.94745 | 26.31383 | 25.45658
C:\Users\fuxia\Documents\Thesis\code\prototyp\Data\img_stack_CT660.mat | 1.21 | 0 | 700 | 86.2230625 | FALSE | 31 | 2103 | 30.09986 | 57.96481 | 9.510223 | 2.092249 | 3232.832 | 1607.977 | 27.03815 | 26.2528 | 25.39267
C:\Users\fuxia\Documents\Thesis\code\prototyp\Data\img_stack_CT660.mat | 1.2 | 4 | 500 | 82.712875 | FALSE | 9 | 1834 | 29.38931 | 58.39695 | 10.57797 | 1.308615 | 3589.641 | 1446.242 | 27.02818 | 27.41247 | 26.98548
C:\Users\fuxia\Documents\Thesis\code\prototyp\Data\img_stack_CT660.mat | 1.2 | 4 | 700 | 82.726525 | FALSE | 7 | 1830 | 29.23497 | 58.52459 | 10.60109 | 1.311475 | 3590.636 | 1448.64 | 27.05128 | 27.4359 | 26.96581
C:\Users\fuxia\Documents\Thesis\code\prototyp\Data\img_stack_CT660.mat | 1.2 | 2 | 500 | 84.9798625 | FALSE | 32 | 2016 | 31.74603 | 56.25 | 9.871032 | 1.636905 | 3395.491 | 1537.282 | 26.30332 | 26.50079 | 27.1722
C:\Users\fuxia\Documents\Thesis\code\prototyp\Data\img_stack_CT660.mat | 1.2 | 2 | 700 | 85.046675 | FALSE | 23 | 2000 | 31.2 | 56.7 | 9.95 | 1.65 | 3392.135 | 1568.147 | 26.38669 | 26.46593 | 27.13946
C:\Users\fuxia\Documents\Thesis\code\prototyp\Data\img_stack_CT660.mat | 1.2 | 0 | 500 | 85.46095 | FALSE | 36 | 2196 | 30.23679 | 57.96903 | 9.471767 | 1.730419 | 3196.271 | 1545.348 | 26.31012 | 27.09978 | 25.98708
C:\Users\fuxia\Documents\Thesis\code\prototyp\Data\img_stack_CT660.mat | 1.2 | 0 | 700 | 85.53525 | FALSE | 26 | 2180 | 29.72477 | 58.3945 | 9.541284 | 1.743119 | 3190.015 | 1578.044 | 26.38589 | 27.06983 | 25.95392
C:\Users\fuxia\Documents\Thesis\code\prototyp\Data\img_stack_CT660.mat | 1.19 | 4 | 500 | 81.729725 | FALSE | 9 | 1926 | 27.67394 | 60.90343 | 9.6054 | 1.557632 | 3510.689 | 1418.429 | 24.81899 | 28.03701 | 27.35318
C:\Users\fuxia\Documents\Thesis\code\prototyp\Data\img_stack_CT660.mat | 1.19 | 4 | 700 | 81.7504875 | FALSE | 6 | 1922 | 27.57544 | 60.97815 | 9.62539 | 1.560874 | 3510.777 | 1421.553 | 24.8087 | 28.07088 | 27.34595
C:\Users\fuxia\Documents\Thesis\code\prototyp\Data\img_stack_CT660.mat | 1.19 | 2 | 500 | 84.12005 | FALSE | 27 | 2091 | 29.74653 | 58.39311 | 9.66045 | 1.865136 | 3360.701 | 1508.549 | 25.92871 | 26.52908 | 26.60413
C:\Users\fuxia\Documents\Thesis\code\prototyp\Data\img_stack_CT660.mat | 1.19 | 2 | 700 | 84.179225 | FALSE | 19 | 2081 | 29.45699 | 58.62566 | 9.706872 | 1.874099 | 3357.302 | 1525.22 | 25.98721 | 26.51373 | 26.62655
C:\Users\fuxia\Documents\Thesis\code\prototyp\Data\img_stack_CT660.mat | 1.19 | 0 | 500 | 84.6466625 | FALSE | 30 | 2242 | 28.36753 | 59.18822 | 9.678858 | 2.05174 | 3199.31 | 1529.461 | 25.72314 | 27.68595 | 26.89394
C:\Users\fuxia\Documents\Thesis\code\prototyp\Data\img_stack_CT660.mat | 1.19 | 0 | 700 | 84.7054125 | FALSE | 22 | 2234 | 28.11101 | 59.40018 | 9.713518 | 2.059087 | 3195.532 | 1546.198 | 25.75862 | 27.68966 | 26.86207
C:\Users\fuxia\Documents\Thesis\code\prototyp\Data\img_stack_CT660.mat | 1.18 | 4 | 500 | 80.78495 | FALSE | 6 | 1930 | 27.40933 | 60.93264 | 8.704663 | 2.590674 | 3553.156 | 1385.799 | 25.21912 | 27.56972 | 27.80876
C:\Users\fuxia\Documents\Thesis\code\prototyp\Data\img_stack_CT660.mat | 1.18 | 4 | 700 | 80.8066 | FALSE | 3 | 1924 | 27.18295 | 61.12266 | 8.731809 | 2.598753 | 3553.866 | 1392.487 | 25.2493 | 27.56282 | 27.76227
C:\Users\fuxia\Documents\Thesis\code\prototyp\Data\img_stack_CT660.mat | 1.18 | 2 | 500 | 83.2963 | FALSE | 23 | 2145 | 28.57809 | 58.69464 | 10.62937 | 1.818182 | 3343.653 | 1447.377 | 25.44272 | 27.39429 | 27.46657
C:\Users\fuxia\Documents\Thesis\code\prototyp\Data\img_stack_CT660.mat | 1.18 | 2 | 700 | 83.347425 | FALSE | 16 | 2134 | 28.20993 | 59.04405 | 10.6373 | 1.827554 | 3342.872 | 1476.307 | 25.49801 | 27.34516 | 27.45382
C:\Users\fuxia\Documents\Thesis\code\prototyp\Data\img_stack_CT660.mat | 1.18 | 0 | 500 | 83.8355625 | FALSE | 28 | 2353 | 27.02932 | 60.136 | 10.49724 | 1.827454 | 3121.466 | 1456.349 | 25.10555 | 27.76876 | 26.63202
C:\Users\fuxia\Documents\Thesis\code\prototyp\Data\img_stack_CT660.mat | 1.18 | 0 | 700 | 83.894825 | FALSE | 20 | 2341 | 26.69799 | 60.40154 | 10.55105 | 1.836822 | 3120.672 | 1488.534 | 25.16276 | 27.76693 | 26.59505
C:\Users\fuxia\Documents\Thesis\code\prototyp\Data\img_stack_CT660.mat | 1.17 | 4 | 500 | 79.9085375 | FALSE | 8 | 1946 | 26.67009 | 61.8705 | 9.455293 | 1.593011 | 3553.019 | 1353.61 | 25.34544 | 27.63522 | 26.64824
C:\Users\fuxia\Documents\Thesis\code\prototyp\Data\img_stack_CT660.mat | 1.17 | 4 | 700 | 79.941775 | FALSE | 3 | 1938 | 26.36739 | 62.1259 | 9.494324 | 1.599587 | 3549.187 | 1375.995 | 25.38553 | 27.67892 | 26.61131
C:\Users\fuxia\Documents\Thesis\code\prototyp\Data\img_stack_CT660.mat | 1.17 | 2 | 500 | 82.5504 | FALSE | 21 | 2178 | 28.46648 | 58.99908 | 10.37649 | 1.928375 | 3319.502 | 1439.463 | 26.03129 | 27.09815 | 26.45804
C:\Users\fuxia\Documents\Thesis\code\prototyp\Data\img_stack_CT660.mat | 1.17 | 2 | 700 | 82.6032 | FALSE | 14 | 2164 | 28.0037 | 59.38078 | 10.44362 | 1.94085 | 3318.688 | 1465.462 | 26.09626 | 27.09447 | 26.34581
C:\Users\fuxia\Documents\Thesis\code\prototyp\Data\img_stack_CT660.mat | 1.17 | 0 | 500 | 83.12885 | FALSE | 25 | 2393 | 26.53573 | 59.5069 | 10.9486 | 2.340159 | 3111.122 | 1449.496 | 25.37927 | 26.80152 | 27.18078
C:\Users\fuxia\Documents\Thesis\code\prototyp\Data\img_stack_CT660.mat | 1.17 | 0 | 700 | 83.17505 | FALSE | 19 | 2381 | 26.16548 | 59.8068 | 11.00378 | 2.351953 | 3110.405 | 1475.099 | 25.42749 | 26.78911 | 27.10576
C:\Users\fuxia\Documents\Thesis\code\prototyp\Data\img_stack_CT660.mat | 1.16 | 4 | 500 | 78.9525375 | FALSE | 7 | 1896 | 26.31857 | 61.60338 | 9.651899 | 2.109705 | 3628.805 | 1332.679 | 25.19084 | 28.08357 | 26.83809
C:\Users\fuxia\Documents\Thesis\code\prototyp\Data\img_stack_CT660.mat | 1.16 | 4 | 700 | 78.980025 | FALSE | 3 | 1890 | 26.08466 | 61.79894 | 9.68254 | 2.116402 | 3625.909 | 1365.889 | 25.18101 | 28.07723 | 26.83025
C:\Users\fuxia\Documents\Thesis\code\prototyp\Data\img_stack_CT660.mat | 1.16 | 2 | 500 | 81.7201625 | FALSE | 18 | 2186 | 26.98994 | 60.38426 | 10.38426 | 1.829826 | 3319.342 | 1424.858 | 26.01541 | 28.11625 | 26.5056
C:\Users\fuxia\Documents\Thesis\code\prototyp\Data\img_stack_CT660.mat | 1.16 | 2 | 700 | 81.7710875 | FALSE | 11 | 2177 | 26.6881 | 60.67983 | 10.38126 | 1.837391 | 3314.56 | 1453.121 | 26.06103 | 28.09541 | 26.48194
C:\Users\fuxia\Documents\Thesis\code\prototyp\Data\img_stack_CT660.mat | 1.16 | 0 | 500 | 82.31105 | FALSE | 24 | 2446 | 25.26574 | 60.71137 | 11.32461 | 2.207686 | 3091.154 | 1441.465 | 25.1073 | 28.54077 | 26.1496
C:\Users\fuxia\Documents\Thesis\code\prototyp\Data\img_stack_CT660.mat | 1.16 | 0 | 700 | 82.370425 | FALSE | 16 | 2436 | 24.95895 | 60.96059 | 11.3711 | 2.216749 | 3087.718 | 1469.353 | 25.17654 | 28.52318 | 26.09764
C:\Users\fuxia\Documents\Thesis\code\prototyp\Data\img_stack_CT660.mat | 1.15 | 4 | 500 | 78.0366875 | FALSE | 7 | 1971 | 25.3171 | 62.04972 | 10.35008 | 1.775748 | 3565.342 | 1309.089 | 24.73201 | 28.90505 | 26.91424
C:\Users\fuxia\Documents\Thesis\code\prototyp\Data\img_stack_CT660.mat | 1.15 | 4 | 700 | 78.06495 | FALSE | 3 | 1965 | 25.08906 | 62.23919 | 10.38168 | 1.78117 | 3562.065 | 1332.176 | 24.72212 | 28.86163 | 26.94519
C:\Users\fuxia\Documents\Thesis\code\prototyp\Data\img_stack_CT660.mat | 1.15 | 2 | 500 | 80.894175 | FALSE | 18 | 2214 | 26.55827 | 60.52394 | 10.38844 | 1.942186 | 3335.617 | 1404.989 | 24.58791 | 27.74725 | 26.40797
C:\Users\fuxia\Documents\Thesis\code\prototyp\Data\img_stack_CT660.mat | 1.15 | 2 | 700 | 80.9583 | FALSE | 9 | 2196 | 26.00182 | 60.9745 | 10.47359 | 1.958106 | 3333.645 | 1438.008 | 24.63818 | 27.73949 | 26.36113
C:\Users\fuxia\Documents\Thesis\code\prototyp\Data\img_stack_CT660.mat | 1.15 | 0 | 500 | 81.5254 | FALSE | 21 | 2529 | 24.67378 | 60.81455 | 11.62515 | 2.135231 | 3053.82 | 1428.756 | 24.63214 | 28.57563 | 25.57387
C:\Users\fuxia\Documents\Thesis\code\prototyp\Data\img_stack_CT660.mat | 1.15 | 0 | 700 | 81.58285 | FALSE | 13 | 2513 | 24.19419 | 61.20175 | 11.69916 | 2.148826 | 3052.054 | 1456.486 | 24.66077 | 28.58407 | 25.51622
C:\Users\fuxia\Documents\Thesis\code\prototyp\Data\img_stack_CT660.mat | 1.14 | 4 | 500 | 76.9716375 | FALSE | 7 | 1977 | 24.63328 | 62.87304 | 9.914011 | 2.225594 | 3597.915 | 1296.934 | 24.0973 | 27.89814 | 28.01216
C:\Users\fuxia\Documents\Thesis\code\prototyp\Data\img_stack_CT660.mat | 1.14 | 4 | 700 | 77.0014875 | FALSE | 3 | 1969 | 24.32707 | 63.12849 | 9.954292 | 2.234637 | 3595.755 | 1317.74 | 24.09593 | 27.90255 | 27.97868
C:\Users\fuxia\Documents\Thesis\code\prototyp\Data\img_stack_CT660.mat | 1.14 | 2 | 500 | 79.9614375 | FALSE | 17 | 2262 | 25.41998 | 60.78691 | 11.229 | 1.900973 | 3326.481 | 1367.608 | 24.9336 | 27.58964 | 27.19124
C:\Users\fuxia\Documents\Thesis\code\prototyp\Data\img_stack_CT660.mat | 1.14 | 2 | 700 | 80.0317875 | FALSE | 7 | 2244 | 24.82175 | 61.27451 | 11.31907 | 1.916221 | 3323.187 | 1417.082 | 24.97502 | 27.53913 | 27.13953
C:\Users\fuxia\Documents\Thesis\code\prototyp\Data\img_stack_CT660.mat | 1.14 | 0 | 500 | 80.6292125 | FALSE | 20 | 2576 | 24.34006 | 61.21894 | 11.68478 | 2.135093 | 3048.426 | 1391.539 | 24.39446 | 28.9504 | 26.58593
C:\Users\fuxia\Documents\Thesis\code\prototyp\Data\img_stack_CT660.mat | 1.14 | 0 | 700 | 80.7001375 | FALSE | 10 | 2558 | 23.80766 | 61.64973 | 11.76701 | 2.150117 | 3044.979 | 1434.693 | 24.45794 | 28.91009 | 26.51055
C:\Users\fuxia\Documents\Thesis\code\prototyp\Data\img_stack_CT660.mat | 1.13 | 4 | 500 | 75.986775 | FALSE | 8 | 2000 | 23.2 | 64.35 | 9.55 | 2.4 | 3568.569 | 1270.587 | 23.78298 | 28.94835 | 26.83017
C:\Users\fuxia\Documents\Thesis\code\prototyp\Data\img_stack_CT660.mat | 1.13 | 4 | 700 | 76.02555 | FALSE | 3 | 1990 | 22.81407 | 64.67337 | 9.59799 | 2.41206 | 3565.301 | 1298.401 | 23.79002 | 28.92777 | 26.80566
C:\Users\fuxia\Documents\Thesis\code\prototyp\Data\img_stack_CT660.mat | 1.13 | 2 | 500 | 79.110825 | FALSE | 17 | 2288 | 25.30594 | 61.62587 | 10.57692 | 1.966783 | 3327.525 | 1344.241 | 24.91771 | 27.55102 | 27.05727
C:\Users\fuxia\Documents\Thesis\code\prototyp\Data\img_stack_CT660.mat | 1.13 | 2 | 700 | 79.1961875 | FALSE | 5 | 2268 | 24.64727 | 62.16931 | 10.67019 | 1.984127 | 3323.933 | 1407.16 | 24.93395 | 27.54293 | 27.01453
C:\Users\fuxia\Documents\Thesis\code\prototyp\Data\img_stack_CT660.mat | 1.13 | 0 | 500 | 79.799425 | FALSE | 20 | 2558 | 23.88585 | 60.90696 | 11.84519 | 2.462862 | 3091.353 | 1360.403 | 24.94964 | 28.63309 | 26.18705
C:\Users\fuxia\Documents\Thesis\code\prototyp\Data\img_stack_CT660.mat | 1.13 | 0 | 700 | 79.89235 | FALSE | 7 | 2535 | 23.19527 | 61.45957 | 11.99211 | 2.445759 | 3085.589 | 1421.506 | 24.97834 | 28.61681 | 26.16229
C:\Users\fuxia\Documents\Thesis\code\prototyp\Data\img_stack_CT660.mat | 1.12 | 4 | 500 | 74.8497625 | FALSE | 6 | 2038 | 23.45437 | 62.95388 | 10.40236 | 2.79686 | 3575.039 | 1258.448 | 24.96366 | 29.14244 | 26.48983
C:\Users\fuxia\Documents\Thesis\code\prototyp\Data\img_stack_CT660.mat | 1.12 | 4 | 700 | 74.8648875 | FALSE | 4 | 2034 | 23.30383 | 63.07768 | 10.42281 | 2.80236 | 3572.322 | 1266.408 | 24.98182 | 29.12727 | 26.47273
C:\Users\fuxia\Documents\Thesis\code\prototyp\Data\img_stack_CT660.mat | 1.12 | 2 | 500 | 78.1053875 | FALSE | 17 | 2318 | 24.37446 | 61.00086 | 11.77739 | 2.459016 | 3340.353 | 1337.797 | 24.45583 | 27.65685 | 27.43278
C:\Users\fuxia\Documents\Thesis\code\prototyp\Data\img_stack_CT660.mat | 1.12 | 2 | 700 | 78.1800125 | FALSE | 7 | 2302 | 23.84883 | 61.42485 | 11.85925 | 2.476108 | 3334.223 | 1375.428 | 24.45443 | 27.63158 | 27.40693
C:\Users\fuxia\Documents\Thesis\code\prototyp\Data\img_stack_CT660.mat | 1.12 | 0 | 500 | 78.8197 | FALSE | 20 | 2611 | 22.7499 | 60.89621 | 13.28993 | 2.068173 | 3081.304 | 1355.688 | 23.88517 | 28.62319 | 26.89521
C:\Users\fuxia\Documents\Thesis\code\prototyp\Data\img_stack_CT660.mat | 1.12 | 0 | 700 | 78.9085375 | FALSE | 8 | 2591 | 22.15361 | 61.36627 | 13.39251 | 2.084137 | 3074.239 | 1407.347 | 23.86808 | 28.59139 | 26.88653
C:\Users\fuxia\Documents\Thesis\code\prototyp\Data\img_stack_CT660.mat | 1.11 | 4 | 500 | 73.5563 | FALSE | 4 | 2069 | 21.36298 | 66.31223 | 10.00483 | 1.739971 | 3538.928 | 1242.702 | 23.85517 | 28.86049 | 26.76606
C:\Users\fuxia\Documents\Thesis\code\prototyp\Data\img_stack_CT660.mat | 1.11 | 4 | 700 | 73.56435 | FALSE | 3 | 2067 | 21.28689 | 66.37639 | 10.01451 | 1.741655 | 3537.549 | 1243.434 | 23.86364 | 28.87074 | 26.74006
C:\Users\fuxia\Documents\Thesis\code\prototyp\Data\img_stack_CT660.mat | 1.11 | 2 | 500 | 76.964475 | FALSE | 15 | 2359 | 22.46715 | 63.16236 | 11.27596 | 2.331496 | 3314.28 | 1300.944 | 23.95414 | 29.59405 | 28.1066
C:\Users\fuxia\Documents\Thesis\code\prototyp\Data\img_stack_CT660.mat | 1.11 | 2 | 700 | 77.0334125 | FALSE | 6 | 2345 | 22.00426 | 63.53945 | 11.34328 | 2.345416 | 3309.415 | 1331.813 | 23.91304 | 29.65839 | 28.07453
C:\Users\fuxia\Documents\Thesis\code\prototyp\Data\img_stack_CT660.mat | 1.11 | 0 | 500 | 77.718225 | FALSE | 17 | 2676 | 21.48729 | 62.44395 | 12.7429 | 2.503737 | 3074.963 | 1332.378 | 23.90836 | 29.24528 | 26.98113
C:\Users\fuxia\Documents\Thesis\code\prototyp\Data\img_stack_CT660.mat | 1.11 | 0 | 700 | 77.7937125 | FALSE | 7 | 2662 | 21.07438 | 62.77235 | 12.80992 | 2.516905 | 3069.892 | 1366.397 | 23.87254 | 29.30057 | 26.95112
C:\Users\fuxia\Documents\Thesis\code\prototyp\Data\img_stack_CT660.mat | 1.1 | 4 | 500 | 72.4973125 | FALSE | 4 | 2072 | 20.65637 | 66.11969 | 11.14865 | 1.640927 | 3532.488 | 1230.277 | 25.12298 | 29.16374 | 26.91497
C:\Users\fuxia\Documents\Thesis\code\prototyp\Data\img_stack_CT660.mat | 1.1 | 4 | 700 | 72.5059375 | FALSE | 3 | 2070 | 20.57971 | 66.18357 | 11.15942 | 1.642512 | 3531.17 | 1230.749 | 25.13181 | 29.17399 | 26.88928
C:\Users\fuxia\Documents\Thesis\code\prototyp\Data\img_stack_CT660.mat | 1.1 | 2 | 500 | 76.0304875 | FALSE | 12 | 2415 | 21.28364 | 64.7619 | 10.76605 | 2.443064 | 3309.981 | 1285.172 | 23.99399 | 27.80781 | 28.73874
C:\Users\fuxia\Documents\Thesis\code\prototyp\Data\img_stack_CT660.mat | 1.1 | 2 | 700 | 76.0765375 | FALSE | 6 | 2405 | 20.95634 | 65.03119 | 10.81081 | 2.453222 | 3308.679 | 1303.668 | 23.96992 | 27.81955 | 28.7218
C:\Users\fuxia\Documents\Thesis\code\prototyp\Data\img_stack_CT660.mat | 1.1 | 0 | 500 | 76.8109375 | FALSE | 15 | 2701 | 20.80711 | 62.90263 | 12.47686 | 3.072936 | 3088.821 | 1297.2 | 24.15894 | 28.58278 | 27.36424
C:\Users\fuxia\Documents\Thesis\code\prototyp\Data\img_stack_CT660.mat | 1.1 | 0 | 700 | 76.8705875 | FALSE | 7 | 2691 | 20.51282 | 63.13638 | 12.52323 | 3.084355 | 3086.442 | 1318.87 | 24.13793 | 28.59416 | 27.34748
C:\Users\fuxia\Documents\Thesis\code\prototyp\Data\img_stack_CT660.mat | 1.09 | 4 | 500 | 71.105675 | FALSE | 3 | 2025 | 20.19753 | 66.17284 | 10.5679 | 2.617284 | 3610.073 | 1211.232 | 25.68676 | 28.6122 | 27.93436
C:\Users\fuxia\Documents\Thesis\code\prototyp\Data\img_stack_CT660.mat | 1.09 | 4 | 700 | 71.105675 | FALSE | 3 | 2025 | 20.19753 | 66.17284 | 10.5679 | 2.617284 | 3610.073 | 1211.232 | 25.68676 | 28.6122 | 27.93436
C:\Users\fuxia\Documents\Thesis\code\prototyp\Data\img_stack_CT660.mat | 1.09 | 2 | 500 | 74.817525 | FALSE | 12 | 2444 | 21.56301 | 63.74795 | 11.98854 | 2.045827 | 3327.07 | 1275.087 | 23.95957 | 27.79429 | 28.06183
C:\Users\fuxia\Documents\Thesis\code\prototyp\Data\img_stack_CT660.mat | 1.09 | 2 | 700 | 74.8554125 | FALSE | 7 | 2436 | 21.30542 | 63.95731 | 12.02791 | 2.052545 | 3325.555 | 1282.13 | 23.95833 | 27.82738 | 28.03571
C:\Users\fuxia\Documents\Thesis\code\prototyp\Data\img_stack_CT660.mat | 1.09 | 0 | 500 | 75.6526375 | FALSE | 13 | 2762 | 19.55105 | 63.68573 | 12.2013 | 3.186097 | 3075.507 | 1290.661 | 23.94797 | 28.61515 | 27.85004
C:\Users\fuxia\Documents\Thesis\code\prototyp\Data\img_stack_CT660.mat | 1.09 | 0 | 700 | 75.6901625 | FALSE | 8 | 2754 | 19.31736 | 63.87073 | 12.23675 | 3.195352 | 3073.926 | 1297.631 | 23.9469 | 28.64437 | 27.82742
C:\Users\fuxia\Documents\Thesis\code\prototyp\Data\img_stack_CT660.mat | 1.08 | 4 | 500 | 69.968 | FALSE | 1 | 2039 | 20.05885 | 66.99362 | 10.34821 | 2.108877 | 3623.144 | 1197.099 | 25.3376 | 29.28216 | 27.39872
C:\Users\fuxia\Documents\Thesis\code\prototyp\Data\img_stack_CT660.mat | 1.08 | 4 | 700 | 69.968 | FALSE | 1 | 2039 | 20.05885 | 66.99362 | 10.34821 | 2.108877 | 3623.144 | 1197.099 | 25.3376 | 29.28216 | 27.39872
C:\Users\fuxia\Documents\Thesis\code\prototyp\Data\img_stack_CT660.mat | 1.08 | 2 | 500 | 73.8331 | FALSE | 11 | 2466 | 20.68127 | 64.39578 | 12.32766 | 2.14923 | 3334.786 | 1271.971 | 24.89019 | 28.25769 | 26.79356
C:\Users\fuxia\Documents\Thesis\code\prototyp\Data\img_stack_CT660.mat | 1.08 | 2 | 700 | 73.8641125 | FALSE | 7 | 2460 | 20.4878 | 64.55285 | 12.35772 | 2.154472 | 3333.793 | 1279.151 | 24.91208 | 28.28253 | 26.78781
C:\Users\fuxia\Documents\Thesis\code\prototyp\Data\img_stack_CT660.mat | 1.08 | 0 | 500 | 74.698675 | FALSE | 13 | 2846 | 18.6929 | 63.5629 | 13.59803 | 2.951511 | 3042.106 | 1283.321 | 23.64931 | 29.22397 | 26.84185
C:\Users\fuxia\Documents\Thesis\code\prototyp\Data\img_stack_CT660.mat | 1.08 | 0 | 700 | 74.73585 | FALSE | 8 | 2837 | 18.47022 | 63.76454 | 13.60592 | 2.960874 | 3041.701 | 1290.389 | 23.65962 | 29.26709 | 26.80767
C:\Users\fuxia\Documents\Thesis\code\prototyp\Data\img_stack_CT660.mat | 1.07 | 4 | 500 | 68.839725 | FALSE | 1 | 2027 | 19.43759 | 67.68624 | 10.40947 | 1.825358 | 3599.3 | 1186.804 | 25.4888 | 29.39922 | 27.40846
C:\Users\fuxia\Documents\Thesis\code\prototyp\Data\img_stack_CT660.mat | 1.07 | 4 | 700 | 68.839725 | FALSE | 1 | 2027 | 19.43759 | 67.68624 | 10.40947 | 1.825358 | 3599.3 | 1186.804 | 25.4888 | 29.39922 | 27.40846
C:\Users\fuxia\Documents\Thesis\code\prototyp\Data\img_stack_CT660.mat | 1.07 | 2 | 500 | 72.8509125 | FALSE | 8 | 2443 | 19.64797 | 65.45231 | 11.62505 | 2.660663 | 3361.834 | 1261.454 | 24.40737 | 28.32894 | 26.83641
C:\Users\fuxia\Documents\Thesis\code\prototyp\Data\img_stack_CT660.mat | 1.07 | 2 | 700 | 72.858325 | FALSE | 7 | 2441 | 19.58214 | 65.50594 | 11.63458 | 2.662843 | 3360.904 | 1264.459 | 24.41452 | 28.33724 | 26.84426
C:\Users\fuxia\Documents\Thesis\code\prototyp\Data\img_stack_CT660.mat | 1.07 | 0 | 500 | 73.75005 | FALSE | 12 | 2865 | 17.06806 | 65.13089 | 13.68237 | 3.211169 | 3041.612 | 1274.96 | 23.29065 | 28.58178 | 27.32544
C:\Users\fuxia\Documents\Thesis\code\prototyp\Data\img_stack_CT660.mat | 1.07 | 0 | 700 | 73.7801875 | FALSE | 8 | 2856 | 16.91176 | 65.26611 | 13.69048 | 3.221289 | 3042.885 | 1281.157 | 23.31155 | 28.61293 | 27.32994
C:\Users\fuxia\Documents\Thesis\code\prototyp\Data\img_stack_CT660.mat | 1.06 | 4 | 500 | 67.6581125 | FALSE | 2 | 2065 | 20.33898 | 66.92494 | 10.70218 | 1.549637 | 3597.766 | 1168.371 | 24.80647 | 28.95848 | 27.23434
C:\Users\fuxia\Documents\Thesis\code\prototyp\Data\img_stack_CT660.mat | 1.06 | 4 | 700 | 67.66455 | FALSE | 1 | 2063 | 20.26175 | 66.98982 | 10.71255 | 1.551139 | 3596.925 | 1168.366 | 24.81521 | 28.93347 | 27.24393
C:\Users\fuxia\Documents\Thesis\code\prototyp\Data\img_stack_CT660.mat | 1.06 | 2 | 500 | 71.8421375 | FALSE | 6 | 2437 | 18.87567 | 65.20312 | 13.04883 | 2.174805 | 3390.311 | 1251.109 | 24.19918 | 28.10134 | 27.60629
C:\Users\fuxia\Documents\Thesis\code\prototyp\Data\img_stack_CT660.mat | 1.06 | 2 | 700 | 71.856325 | FALSE | 4 | 2433 | 18.74229 | 65.31032 | 13.07028 | 2.178381 | 3388.081 | 1258.491 | 24.18415 | 28.08858 | 27.62238
C:\Users\fuxia\Documents\Thesis\code\prototyp\Data\img_stack_CT660.mat | 1.06 | 0 | 500 | 72.7698 | FALSE | 9 | 2855 | 16.21716 | 66.1296 | 13.66025 | 3.047285 | 3061.367 | 1263.3 | 23.34781 | 28.65412 | 27.49638
C:\Users\fuxia\Documents\Thesis\code\prototyp\Data\img_stack_CT660.mat | 1.06 | 0 | 700 | 72.8007875 | FALSE | 5 | 2847 | 16.05198 | 66.24517 | 13.69863 | 3.055848 | 3059.407 | 1274.589 | 23.35749 | 28.59903 | 27.53623
C:\Users\fuxia\Documents\Thesis\code\prototyp\Data\img_stack_CT660.mat | 1.05 | 4 | 500 | 66.495475 | FALSE | 2 | 2019 | 20.40614 | 65.8742 | 11.14413 | 1.88212 | 3638.657 | 1132.815 | 25.12527 | 29.3844 | 27.20115
C:\Users\fuxia\Documents\Thesis\code\prototyp\Data\img_stack_CT660.mat | 1.05 | 4 | 700 | 66.502275 | FALSE | 1 | 2017 | 20.32722 | 65.93951 | 11.15518 | 1.883986 | 3637.888 | 1132.805 | 25.13426 | 29.35911 | 27.21088
C:\Users\fuxia\Documents\Thesis\code\prototyp\Data\img_stack_CT660.mat | 1.05 | 2 | 500 | 70.8135625 | FALSE | 6 | 2471 | 18.57548 | 66.45083 | 12.14083 | 2.104411 | 3366.924 | 1229.93 | 24.63436 | 28.79266 | 26.41239
C:\Users\fuxia\Documents\Thesis\code\prototyp\Data\img_stack_CT660.mat | 1.05 | 2 | 700 | 70.835575 | FALSE | 3 | 2465 | 18.37728 | 66.61258 | 12.17039 | 2.109533 | 3363.857 | 1249.109 | 24.59816 | 28.78875 | 26.43513
C:\Users\fuxia\Documents\Thesis\code\prototyp\Data\img_stack_CT660.mat | 1.05 | 0 | 500 | 71.7698 | FALSE | 7 | 2868 | 15.55091 | 66.35286 | 13.98187 | 2.92887 | 3070.284 | 1242.943 | 23.46209 | 29.06533 | 27.11016
C:\Users\fuxia\Documents\Thesis\code\prototyp\Data\img_stack_CT660.mat | 1.05 | 0 | 700 | 71.79155 | FALSE | 4 | 2862 | 15.37386 | 66.49196 | 14.01118 | 2.93501 | 3067.564 | 1262.628 | 23.43116 | 29.06228 | 27.12956
C:\Users\fuxia\Documents\Thesis\code\prototyp\Data\img_stack_CT660.mat | 1.04 | 4 | 500 | 65.2820625 | FALSE | 1 | 1988 | 18.66197 | 66.90141 | 11.77062 | 1.911469 | 3656.287 | 1128.088 | 25.38379 | 28.66833 | 27.09747
C:\Users\fuxia\Documents\Thesis\code\prototyp\Data\img_stack_CT660.mat | 1.04 | 4 | 700 | 65.2820625 | FALSE | 1 | 1988 | 18.66197 | 66.90141 | 11.77062 | 1.911469 | 3656.287 | 1128.088 | 25.38379 | 28.66833 | 27.09747
C:\Users\fuxia\Documents\Thesis\code\prototyp\Data\img_stack_CT660.mat | 1.04 | 2 | 500 | 69.7527875 | FALSE | 3 | 2510 | 17.6494 | 66.89243 | 12.27092 | 2.589641 | 3356.494 | 1217.021 | 25.10507 | 29.33595 | 26.67414
C:\Users\fuxia\Documents\Thesis\code\prototyp\Data\img_stack_CT660.mat | 1.04 | 2 | 700 | 69.7607 | FALSE | 2 | 2508 | 17.58373 | 66.94577 | 12.2807 | 2.591707 | 3355.154 | 1221.372 | 25.11211 | 29.31614 | 26.68161
C:\Users\fuxia\Documents\Thesis\code\prototyp\Data\img_stack_CT660.mat | 1.04 | 0 | 500 | 70.7452 | FALSE | 4 | 2885 | 15.35529 | 66.89775 | 13.55286 | 2.807626 | 3074.914 | 1227.435 | 24.17946 | 28.71311 | 27.43802
C:\Users\fuxia\Documents\Thesis\code\prototyp\Data\img_stack_CT660.mat | 1.04 | 0 | 700 | 70.753025 | FALSE | 3 | 2883 | 15.29657 | 66.94416 | 13.56226 | 2.809573 | 3073.713 | 1231.749 | 24.18517 | 28.69627 | 27.4445
C:\Users\fuxia\Documents\Thesis\code\prototyp\Data\img_stack_CT660.mat | 1.03 | 4 | 500 | 64.0373375 | FALSE | 1 | 2001 | 19.84008 | 66.41679 | 10.5947 | 2.298851 | 3660.675 | 1123.559 | 26.08229 | 28.80143 | 27.65653
C:\Users\fuxia\Documents\Thesis\code\prototyp\Data\img_stack_CT660.mat | 1.03 | 4 | 700 | 64.0373375 | FALSE | 1 | 2001 | 19.84008 | 66.41679 | 10.5947 | 2.298851 | 3660.675 | 1123.559 | 26.08229 | 28.80143 | 27.65653
C:\Users\fuxia\Documents\Thesis\code\prototyp\Data\img_stack_CT660.mat | 1.03 | 2 | 500 | 68.6879125 | FALSE | 2 | 2490 | 17.59036 | 65.90361 | 13.05221 | 2.409639 | 3385.748 | 1208.641 | 24.71248 | 28.94811 | 26.87237
C:\Users\fuxia\Documents\Thesis\code\prototyp\Data\img_stack_CT660.mat | 1.03 | 2 | 700 | 68.6879125 | FALSE | 2 | 2490 | 17.59036 | 65.90361 | 13.05221 | 2.409639 | 3385.748 | 1208.641 | 24.71248 | 28.94811 | 26.87237
C:\Users\fuxia\Documents\Thesis\code\prototyp\Data\img_stack_CT660.mat | 1.03 | 0 | 500 | 69.7102 | FALSE | 3 | 2887 | 15.2061 | 65.74299 | 14.44406 | 3.463803 | 3107.933 | 1221.091 | 23.26291 | 29.88263 | 26.97183
C:\Users\fuxia\Documents\Thesis\code\prototyp\Data\img_stack_CT660.mat | 1.03 | 0 | 700 | 69.7187 | FALSE | 2 | 2885 | 15.14731 | 65.78856 | 14.45407 | 3.466205 | 3106.809 | 1225.259 | 23.26837 | 29.86617 | 26.97816
C:\Users\fuxia\Documents\Thesis\code\prototyp\Data\img_stack_CT660.mat | 1.02 | 4 | 500 | 62.7549125 | FALSE | 2 | 2043 | 19.5301 | 68.0372 | 9.300049 | 2.300538 | 3607.817 | 1095.642 | 26.1236 | 30.02107 | 26.58006
C:\Users\fuxia\Documents\Thesis\code\prototyp\Data\img_stack_CT660.mat | 1.02 | 4 | 700 | 62.761525 | FALSE | 1 | 2041 | 19.45125 | 68.10387 | 9.309162 | 2.302793 | 3607.705 | 1116.041 | 26.13277 | 30.03161 | 26.58939
C:\Users\fuxia\Documents\Thesis\code\prototyp\Data\img_stack_CT660.mat | 1.02 | 2 | 500 | 67.5741875 | FALSE | 3 | 2523 | 16.76576 | 67.89536 | 11.89061 | 2.734839 | 3380.209 | 1202.091 | 25.16611 | 29.23588 | 27.04873
C:\Users\fuxia\Documents\Thesis\code\prototyp\Data\img_stack_CT660.mat | 1.02 | 2 | 700 | 67.5806375 | FALSE | 2 | 2521 | 16.69972 | 67.94923 | 11.90004 | 2.737009 | 3379.674 | 1202.295 | 25.17308 | 29.21628 | 27.05622
C:\Users\fuxia\Documents\Thesis\code\prototyp\Data\img_stack_CT660.mat | 1.02 | 0 | 500 | 68.638175 | FALSE | 4 | 2895 | 14.33506 | 66.73575 | 13.98964 | 3.488774 | 3132.439 | 1216.003 | 23.7111 | 29.81886 | 27.56619
C:\Users\fuxia\Documents\Thesis\code\prototyp\Data\img_stack_CT660.mat | 1.02 | 0 | 700 | 68.644525 | FALSE | 3 | 2893 | 14.27584 | 66.78189 | 13.99931 | 3.491186 | 3131.855 | 1216.208 | 23.71661 | 29.80256 | 27.57259
C:\Users\fuxia\Documents\Thesis\code\prototyp\Data\img_stack_CT660.mat | 1.01 | 4 | 500 | 61.4455875 | FALSE | 2 | 2054 | 19.91237 | 67.52678 | 9.93184 | 1.850049 | 3672.94 | 1090.359 | 25.83597 | 29.25026 | 26.15276
C:\Users\fuxia\Documents\Thesis\code\prototyp\Data\img_stack_CT660.mat | 1.01 | 4 | 700 | 61.4528375 | FALSE | 1 | 2052 | 19.83431 | 67.59259 | 9.94152 | 1.851852 | 3673.04 | 1110.896 | 25.84507 | 29.22535 | 26.16197
C:\Users\fuxia\Documents\Thesis\code\prototyp\Data\img_stack_CT660.mat | 1.01 | 2 | 500 | 66.4179875 | FALSE | 4 | 2553 | 15.51116 | 67.64591 | 13.20016 | 2.741872 | 3348.269 | 1173.153 | 24.30612 | 29.34519 | 27.21638
C:\Users\fuxia\Documents\Thesis\code\prototyp\Data\img_stack_CT660.mat | 1.01 | 2 | 700 | 66.4315 | FALSE | 2 | 2549 | 15.37858 | 67.75206 | 13.22087 | 2.746175 | 3347.499 | 1196.624 | 24.31922 | 29.30709 | 27.23106
C:\Users\fuxia\Documents\Thesis\code\prototyp\Data\img_stack_CT660.mat | 1.01 | 0 | 500 | 67.5303625 | FALSE | 4 | 2958 | 13.08316 | 67.24138 | 15.65247 | 2.873563 | 3097.398 | 1184.147 | 23.59576 | 29.68644 | 26.73133
C:\Users\fuxia\Documents\Thesis\code\prototyp\Data\img_stack_CT660.mat | 1.01 | 0 | 700 | 67.5435875 | FALSE | 2 | 2954 | 12.96547 | 67.33243 | 15.67366 | 2.877454 | 3096.569 | 1207.334 | 23.60641 | 29.65471 | 26.7434
C:\Users\fuxia\Documents\Thesis\code\prototyp\Data\img_stack_CT660.mat | 1 | 4 | 500 | 60.0539625 | FALSE | 2 | 2071 | 20.4732 | 66.44133 | 9.8986 | 2.55915 | 3669.607 | 1077.288 | 27.06951 | 28.18722 | 26.16137
C:\Users\fuxia\Documents\Thesis\code\prototyp\Data\img_stack_CT660.mat | 1 | 4 | 700 | 60.0618875 | FALSE | 1 | 2069 | 20.39633 | 66.50556 | 9.908168 | 2.561624 | 3669.705 | 1099.549 | 27.07897 | 28.16212 | 26.17051
C:\Users\fuxia\Documents\Thesis\code\prototyp\Data\img_stack_CT660.mat | 1 | 2 | 500 | 65.24245 | FALSE | 4 | 2572 | 15.3577 | 69.01244 | 11.66407 | 2.838258 | 3360.761 | 1163.237 | 24.64619 | 29.93324 | 26.32844
C:\Users\fuxia\Documents\Thesis\code\prototyp\Data\img_stack_CT660.mat | 1 | 2 | 700 | 65.256925 | FALSE | 2 | 2566 | 15.19875 | 69.13484 | 11.69135 | 2.844895 | 3361.64 | 1182.678 | 24.67255 | 29.91179 | 26.30313
C:\Users\fuxia\Documents\Thesis\code\prototyp\Data\img_stack_CT660.mat | 1 | 0 | 500 | 66.4087375 | FALSE | 4 | 3032 | 13.09367 | 67.38127 | 15.13852 | 2.737467 | 3066.738 | 1179.124 | 23.84514 | 29.45447 | 26.88077
C:\Users\fuxia\Documents\Thesis\code\prototyp\Data\img_stack_CT660.mat | 1 | 0 | 700 | 66.4229125 | FALSE | 2 | 3028 | 12.97886 | 67.47028 | 15.15852 | 2.741083 | 3066.055 | 1198.052 | 23.85563 | 29.42342 | 26.89261
C:\Users\fuxia\Documents\Thesis\code\prototyp\Data\img_stack_CT660.mat | 0.99 | 4 | 500 | 57.2123875 | FALSE | 2 | 2097 | 23.0329 | 64.42537 | 9.823557 | 1.573677 | 3671.179 | 1046.394 | 25.50123 | 29.12416 | 26.13437
C:\Users\fuxia\Documents\Thesis\code\prototyp\Data\img_stack_CT660.mat | 0.99 | 4 | 700 | 57.2123875 | FALSE | 2 | 2097 | 23.0329 | 64.42537 | 9.823557 | 1.573677 | 3671.179 | 1046.394 | 25.50123 | 29.12416 | 26.13437
C:\Users\fuxia\Documents\Thesis\code\prototyp\Data\img_stack_CT660.mat | 0.99 | 2 | 500 | 62.782825 | FALSE | 3 | 2548 | 15.77708 | 67.58242 | 12.83359 | 2.708006 | 3409.773 | 1125.296 | 24.63651 | 29.29456 | 27.03285
C:\Users\fuxia\Documents\Thesis\code\prototyp\Data\img_stack_CT660.mat | 0.99 | 2 | 700 | 62.798025 | FALSE | 1 | 2540 | 15.59055 | 67.71654 | 12.87402 | 2.716535 | 3411.717 | 1154.173 | 24.64941 | 29.28803 | 27.02265
C:\Users\fuxia\Documents\Thesis\code\prototyp\Data\img_stack_CT660.mat | 0.99 | 0 | 500 | 64.0509125 | FALSE | 5 | 3111 | 12.47187 | 68.01671 | 14.07907 | 3.503697 | 3052.042 | 1140.481 | 24.40628 | 29.74979 | 26.14504
C:\Users\fuxia\Documents\Thesis\code\prototyp\Data\img_stack_CT660.mat | 0.99 | 0 | 700 | 64.0736875 | FALSE | 2 | 3103 | 12.31067 | 68.12762 | 14.11537 | 3.51273 | 3052.009 | 1168.695 | 24.41614 | 29.70276 | 26.17834
C:\Users\fuxia\Documents\Thesis\code\prototyp\Data\img_stack_CT660.mat | 0.98 | 4 | 500 | 55.73325 | FALSE | 2 | 1956 | 22.95501 | 64.36605 | 9.662577 | 2.147239 | 3795.653 | 1041.767 | 26.70668 | 28.58215 | 25.50638
C:\Users\fuxia\Documents\Thesis\code\prototyp\Data\img_stack_CT660.mat | 0.98 | 4 | 700 | 55.73325 | FALSE | 2 | 1956 | 22.95501 | 64.36605 | 9.662577 | 2.147239 | 3795.653 | 1041.767 | 26.70668 | 28.58215 | 25.50638
C:\Users\fuxia\Documents\Thesis\code\prototyp\Data\img_stack_CT660.mat | 0.98 | 2 | 500 | 61.5124125 | FALSE | 4 | 2629 | 15.89958 | 67.02168 | 13.12286 | 2.92887 | 3371.33 | 1098.954 | 25.18248 | 28.96246 | 27.55474
C:\Users\fuxia\Documents\Thesis\code\prototyp\Data\img_stack_CT660.mat | 0.98 | 2 | 700 | 61.5258375 | FALSE | 2 | 2627 | 15.83555 | 67.07271 | 13.13285 | 2.9311 | 3369.581 | 1127.771 | 25.16297 | 28.97001 | 27.56193
C:\Users\fuxia\Documents\Thesis\code\prototyp\Data\img_stack_CT660.mat | 0.98 | 0 | 500 | 62.8309875 | FALSE | 4 | 3152 | 12.30964 | 68.71827 | 14.02284 | 3.331218 | 3043.15 | 1138.212 | 24.76968 | 29.37605 | 26.34003
C:\Users\fuxia\Documents\Thesis\code\prototyp\Data\img_stack_CT660.mat | 0.98 | 0 | 700 | 62.837975 | FALSE | 3 | 3150 | 12.25397 | 68.7619 | 14.03175 | 3.333333 | 3042.539 | 1142.691 | 24.77487 | 29.36126 | 26.34555
C:\Users\fuxia\Documents\Thesis\code\prototyp\Data\img_stack_CT660.mat | 0.97 | 4 | 500 | 54.177925 | FALSE | 1 | 1953 | 22.99027 | 64.1065 | 10.29186 | 1.740911 | 3854.033 | 1027.91 | 27.49812 | 29.33884 | 25.20661
C:\Users\fuxia\Documents\Thesis\code\prototyp\Data\img_stack_CT660.mat | 0.97 | 4 | 700 | 54.177925 | FALSE | 1 | 1953 | 22.99027 | 64.1065 | 10.29186 | 1.740911 | 3854.033 | 1027.91 | 27.49812 | 29.33884 | 25.20661
C:\Users\fuxia\Documents\Thesis\code\prototyp\Data\img_stack_CT660.mat | 0.97 | 2 | 500 | 60.21455 | FALSE | 3 | 2672 | 15.79341 | 67.10329 | 13.21108 | 2.582335 | 3348.536 | 1092.219 | 24.65402 | 29.67709 | 26.93491
C:\Users\fuxia\Documents\Thesis\code\prototyp\Data\img_stack_CT660.mat | 0.97 | 2 | 700 | 60.2221125 | FALSE | 2 | 2668 | 15.74213 | 67.12894 | 13.23088 | 2.586207 | 3348.954 | 1096.556 | 24.65367 | 29.65623 | 26.96254
C:\Users\fuxia\Documents\Thesis\code\prototyp\Data\img_stack_CT660.mat | 0.97 | 0 | 500 | 61.5649 | FALSE | 5 | 3174 | 12.66541 | 67.48582 | 14.90233 | 3.087587 | 3054.009 | 1103.598 | 24.46941 | 29.10945 | 26.63337
C:\Users\fuxia\Documents\Thesis\code\prototyp\Data\img_stack_CT660.mat | 0.97 | 0 | 700 | 61.5787375 | FALSE | 3 | 3170 | 12.58675 | 67.53943 | 14.92114 | 3.091483 | 3054.335 | 1131.976 | 24.46388 | 29.10681 | 26.65001
C:\Users\fuxia\Documents\Thesis\code\prototyp\Data\img_stack_CT660.mat | 0.96 | 4 | 500 | 52.601 | FALSE | 1 | 1968 | 24.13618 | 63.77033 | 9.552846 | 1.52439 | 3912.161 | 1016.892 | 27.28986 | 28.7222 | 25.32982
C:\Users\fuxia\Documents\Thesis\code\prototyp\Data\img_stack_CT660.mat | 0.96 | 4 | 700 | 52.601 | FALSE | 1 | 1968 | 24.13618 | 63.77033 | 9.552846 | 1.52439 | 3912.161 | 1016.892 | 27.28986 | 28.7222 | 25.32982
C:\Users\fuxia\Documents\Thesis\code\prototyp\Data\img_stack_CT660.mat | 0.96 | 2 | 500 | 58.868425 | FALSE | 2 | 2667 | 16.12298 | 67.82902 | 12.74841 | 2.137233 | 3346.358 | 1076.759 | 25.5418 | 29.41176 | 25.90299
C:\Users\fuxia\Documents\Thesis\code\prototyp\Data\img_stack_CT660.mat | 0.96 | 2 | 700 | 58.868425 | FALSE | 2 | 2667 | 16.12298 | 67.82902 | 12.74841 | 2.137233 | 3346.358 | 1076.759 | 25.5418 | 29.41176 | 25.90299
C:\Users\fuxia\Documents\Thesis\code\prototyp\Data\img_stack_CT660.mat | 0.96 | 0 | 500 | 60.2715375 | FALSE | 4 | 3254 | 13.06085 | 67.45544 | 14.25937 | 3.50338 | 3038.075 | 1090.039 | 25.03556 | 29.93294 | 25.54359
C:\Users\fuxia\Documents\Thesis\code\prototyp\Data\img_stack_CT660.mat | 0.96 | 0 | 700 | 60.2783125 | FALSE | 3 | 3254 | 13.06085 | 67.45544 | 14.25937 | 3.50338 | 3038.075 | 1111.862 | 25.03556 | 29.93294 | 25.54359
C:\Users\fuxia\Documents\Thesis\code\prototyp\Data\img_stack_CT660.mat | 0.95 | 4 | 500 | 50.9432875 | FALSE | 1 | 2027 | 25.99901 | 61.32215 | 9.669462 | 2.072028 | 3901.647 | 1010.717 | 28.11691 | 27.96892 | 25.82316
C:\Users\fuxia\Documents\Thesis\code\prototyp\Data\img_stack_CT660.mat | 0.95 | 4 | 700 | 50.9432875 | FALSE | 1 | 2027 | 25.99901 | 61.32215 | 9.669462 | 2.072028 | 3901.647 | 1010.717 | 28.11691 | 27.96892 | 25.82316
C:\Users\fuxia\Documents\Thesis\code\prototyp\Data\img_stack_CT660.mat | 0.95 | 2 | 500 | 57.484925 | FALSE | 2 | 2704 | 17.0858 | 67.0858 | 11.98225 | 2.699704 | 3336.377 | 1065.387 | 25.19826 | 30.08442 | 26.4262
C:\Users\fuxia\Documents\Thesis\code\prototyp\Data\img_stack_CT660.mat | 0.95 | 2 | 700 | 57.484925 | FALSE | 2 | 2704 | 17.0858 | 67.0858 | 11.98225 | 2.699704 | 3336.377 | 1065.387 | 25.19826 | 30.08442 | 26.4262
C:\Users\fuxia\Documents\Thesis\code\prototyp\Data\img_stack_CT660.mat | 0.95 | 0 | 500 | 58.95365 | FALSE | 4 | 3275 | 13.19084 | 67.17557 | 14.38168 | 3.633588 | 3040.624 | 1081.884 | 23.78739 | 30.27486 | 25.32336
C:\Users\fuxia\Documents\Thesis\code\prototyp\Data\img_stack_CT660.mat | 0.95 | 0 | 700 | 58.9608 | FALSE | 3 | 3275 | 13.19084 | 67.17557 | 14.38168 | 3.633588 | 3040.624 | 1104.459 | 23.78739 | 30.27486 | 25.32336

## Parameters
switchMode | 1
dataTyp | 0
Kth | 1.25
MinVolume | 700
Elementsize | 4
ShowDetails | 1
pool
genetic
soll
factors
switchResolution | 1
sigma_gauss | 5
SwitchVolume | 1
SwitchPorenV | 1
SwitchSpezOber | 0
switchDOG | 0
switchGauss | 1
resolution_ref | 240
skip | 1
skip_thresh | 10
switchRotCut | 1
rot | 0
x1 | 601
x2 | 800
y1 | 601
y2 | 800
z1 | 21
z2 | 220
datapath | C:\Users\fuxia\Documents\Thesis\code\prototyp\Data\img_stack_CT660.mat
resolution | 75
combinations